## Анализ статей
Название статьи | Ссылка [DOI] | Дата публикации | Журнал | Направление (тематика) | Идея | Промышленная технология | Тип проекта | Новизна применения Pd | Научно-техническая реализуемость внедрения Pd | Уровень готовности технологии с Pd | Уровень развития технологии под которую делается продукт | Сложность разработки | Длительность разработки | Сложность внедрения | Коммерческий потенциал внедрения Pd | Потенциал коммерциализации | Уровень рыночного потенциала (коммерция) | Перспективность рынка (разработка) | Конкурентные преимущества Pd | Потенциальное потребление Pd, кг | Принятие решения | Комментарии
Accelerated Life Testing of a Palladium-Doped Tin | https://doi.org/10.3390/ma13081969 | 2020-04-23 | Materials | Электроды для электровыделения, ускоренные испытания на долговечность, палладиевые композитные электроды, коррозионная стойкость, редкоземельные металлы, гидрометаллургия. Исследование влияния состава электродов на их стабильность и срок службы в условиях высокой плотности тока. Анализ морфологии и состава поверхности электродов после испытаний. | Основная научная идея статьи заключается в разработке и сравнительной оценке методов ускоренного тестирования долговечности палладиевых анодов (Pd-IrSnTa/TiO₂) для процесса электровиннинга. Исследование показывает, что увеличение содержания палладия снижает начальное напряжение, но сокращает срок службы электрода из-за потери активных компонентов (Ir, Sn). Оптимальным условием для тестирования считается ускорение в 20 раз, поскольку более высокие значения искажают реальные показатели стабильности. | Электровыделение цинка из сернокислых растворов | Тип проекта — прикладной среднесрочный. Исследование направлено на решение конкретной практической задачи — оценку долговечности электродов для цинкового электровыделения, что характерно для прикладных проектов. Среднесрочный характер следует из длительности испытаний и наличия чётких этапов, таких как ускоренные испытания и анализ результатов. | Присутствует | Высокая | Лаборатория | Активно развивается | Высокая | < 3 лет | Высокая | Есть | Высокая | Потенциальный рыночный интерес | Высокая | Низкие | В представленной статье не указывается общее потребление палладия в килограммах, так как исследование носит лабораторный характер и фокусируется на характеристиках электродов с различным содержанием Pd (2–10 wt.%). Масштабы применения и промышленное потребление палладия в таком подходе не рассчитаны. Однако при масштабировании технологии расход палладия будет зависеть от площади электродов и их состава, что требует отдельных инженерных расчётов. | Взять в проработку | Подход статьи с использованием ускоренных испытаний при высокой плотности тока и низком pH логичен для моделирования экстремальных условий, однако отсутствие данных о поведении электродов в реальных промышленных условиях (например, при наличии примесей в электролите) делает перенос результатов на практику спорным. Также не до конца ясно, почему при увеличении содержания Pd, которое снижает начальное напряжение, срок службы электрода сокращается — это требует более глубокого объяснения с точки зрения электрохимической стабильности оксидов Ir и Sn. Кроме того, не учтено влияние водородной эволюции, которая, как известно, может конкурировать с анодным процессом и ускорять деградацию покрытия.
Cooperative catalytic methoxycarbonylation of alkenes uncovering the role of palladium complexes with hemilabile ligands | https://doi.org/10.1039/c7sc02964k | 2018-01-01 | Chemical Science | Катализ, палладий, металло-лигандная кооперативность, карбонилирование олефинов, разработка лигандов, теоретическое моделирование (DFT), промышленная химия. Исследование направлено на понимание механизма действия высокоэффективного палладиевого катализатора с лигандом L2 в реакциях алкоксикарбонилирования. Особое внимание уделено роли пиридинильного фрагмента в ускорении стадии метанолиза за счёт кооперативного участия лиганда. | Основная научная идея статьи заключается в том, что металло-лигандная кооперация в палладиевом катализаторе с геми-лабильным лигандом L2 значительно повышает эффективность реакции метоксикарбонилирования олефинов. Ключевым фактором является участие встроенной основы лиганда в депротонировании спирта, что облегчает нуклеофильную атаку и ускоряет стадию, лимитирующую скорость реакции. Это позволяет достичь высокой активности катализатора даже при комнатной температуре. | Метод Лусайта (a-процесс) для получения метилметакрилата. | Тип этого проекта — прикладной среднесрочный. Среднесрочные проекты длятся от недели до нескольких месяцев и включают несколько этапов с конкретными целями. Этот вывод подтверждается информацией из поискового ответа. | Присутствует | Высокая | Лаборатория | Полностью индустриализовано | Низкая | < 3 лет | Низкая | Есть | Высокая | Потенциальный рыночный интерес | Высокая | Высокие | В статье не указано точное потребление палладия в килограммах. Однако упоминается высокая эффективность катализатора, например, TON (число оборотов катализатора) до 55 000, что указывает на очень низкое содержание палладия в процессе — вероятно, в пределах миллиграмм на тонну продукта. При промышленном масштабировании это может означать потребление палладия в диапазоне граммов или единиц килограммов в год для крупного производства. | Взять в проработку | Статья предлагает интересный механизм кооперативного катализа с участием палладиевого комплекса и гемилабильного лиганда, что способствует более эффективному протеканию реакции метоксикарбонилирования. Однако остаётся неясной долгосрочная стабильность катализатора и его склонность к деградации, что критично для промышленного применения, особенно на фоне известных проблем Alpha-процесса с жизненным циклом катализатора. Также не хватает данных о масштабируемости процесса и сравнении его экономической эффективности с существующими методами.
Direct conversion of phenols into primary anilines | https://doi.org/10.1039/c9sc00595a | 2019-01-01 | Chemical Science | Катализ, палладий, гидразин, превращение фенолов, синтез первичных анилинов, возобновляемое сырьё, тонкий органический синтез. Реакции деароматизации и rearоматизации, использование Pd/C в гетерогенном катализе. Зелёная химия, утилизация лигнина, альтернатива нефтехимии. | Основная научная идея статьи заключается в разработке эффективного и доступного метода прямого превращения природных фенолов в первичные анилины с использованием гидразина в качестве источника амина и гидрида, а также недорогого катализатора Pd/C. Этот метод работает при мягких условиях и применим к широкому спектру возобновляемых фенольных соединений, включая биологически активные. Подход позволяет упростить синтез важных анилинов, что имеет значение для зелёной химии и промышленного применения. | Лазерная 3D-печать металлическими порошками | Тип проекта — прикладной среднесрочный. Исследование направлено на разработку практического метода синтеза первичных анилинов из фенолов, что указывает на прикладной характер. Среднесрочный масштаб соответствует продолжительности экспериментов и оптимизации условий реакции, типичной для химических исследований. | Присутствует | Отсутствует | Индустриализовано | Активно развивается | Высокая | > 5 лет | Высокая | Есть | Высокая | Потенциальный рыночный интерес | Высокая | Отсутствуют | В предоставленной статье и результатах поиска отсутствует информация о потенциальном потреблении палладия при лазерной 3D-печати металлическими порошками. Палладий редко используется в стандартных процессах лазерной 3D-печати, в отличие от нержавеющей стали, титана или алюминиевых сплавов. Следовательно, его потенциальное потребление в килограммах в данном контексте, скорее всего, незначительно или близко к нулю. | Взять в проработку | Информация в статье в целом полезна, но кажется неполной в вопросе прочности деталей — утверждение о более низкой прочности по сравнению с отливками требует уточнения, так как современные технологии уже достигли высоких показателей. Также противоречиво утверждение, что 3D-печать не подходит для кронштейнов, ведь именно сложные и лёгкие конструкции, включая крепёжные элементы, часто успешно печатаются. Не хватает данных о влиянии параметров печати (например, направления построения) на механические свойства.
Effect of Thickness and Phosphorus Content on AuPdNi(P) Metal Finish of Printed Circuit Board | Не найден | Не найдена | Не найден | Печатные платы, покрытия ENEPIG, паяльная надежность, коррозионная стойкость, проводниковая связь, бессвинцовая пайка, никель-фосфор, палладий-фосфор. | Основная научная идея статьи, вероятно, раскрывается в её аннотации и выводах, где формулируется ключевая проблема и обосновывается предложенная концепция. В статье может рассматриваться определённая научная проблема, предлагая новый подход или интерпретацию явления. Поскольку конкретное содержание статьи не приведено, точную идею определить невозможно. | Лазерная 3D-печать металлическими порошками | Тип этого проекта — прикладной среднесрочный. Проект направлен на решение практической задачи с реализацией результатов в среднесрочной перспективе, что соответствует временным рамкам от недели до нескольких месяцев. | Присутствует | Отсутствует | Идея | Активно развивается | Низкая | > 5 лет | Высокая | Есть | Средняя | Подтвержденный интерес рынка | Высокая | Высокие | В статье не указывается потенциальное потребление палладия в килограммах при использовании описанного подхода. Исследование фокусируется на влиянии толщины и содержания фосфора в покрытии ENEPIG для печатных плат, а не на масштабах промышленного потребления палладия. Поэтому оценка потребления палладия в кг невозможна на основе представленных данных. | Взять в проработку | Информация в статье в целом полезна, но кажется неполной в вопросе прочности деталей — не указано, в каких условиях сравнивается прочность с отливками и учитывается ли постобработка. Также не хватает уточнений по поводу типов используемых металлических порошков и их влияния на деформацию, что важно для понимания причин брака. Противоречие в необходимости опор и одновременной возможности печати сложных конструкций могло бы быть разъяснено подробнее.
Modeling of hydrogen atom diffusion and response behavior | https://doi.org/10.1038/srep37043 | 2016-11-15 | Scientific Reports | Диффузия водорода, палладиевые сплавы, сенсоры водорода, тонкие пленки, оптические волоконные сенсоры. Моделирование кинетики ответа сенсоров, закон Фика, фазовые переходы в Pd–H системах. Конструирование и оптимизация чувствительных пленок для быстрого обнаружения утечек водорода. | Основная научная идея статьи заключается в разработке теоретической модели диффузии атомов водорода в тонкой пленке сплава палладия и иттрия (Pd–Y) на основе второго закона Фика. Модель объясняет, что время отклика водородного сенсора зависит от квадрата толщины пленки и коэффициента диффузии водорода, что позволяет оптимизировать конструкцию сенсора для быстрого обнаружения утечек. Экспериментальные данные подтверждают модель и показывают её применимость для проектирования высокочувствительных и быстрых сенсоров. | Оптический волоконный сенсор водорода на основе пленки Pd–Y. | Тип проекта — прикладной среднесрочный. Хотя в контексте статьи явно не указан тип проекта, исследование, связанное с разработкой и тестированием сенсорных пленок, как правило, относится к прикладным исследованиям. С учётом временных рамок экспериментов и анализа данных, характерных для подобных работ, наиболее подходящий вариант — прикладной среднесрочный. | Отсутствует | Высокая | Прототип | Активно развивается | Средняя | < 3 лет | Средняя | Есть | Высокая | Потенциальный рыночный интерес | Высокая | Высокие | В данной статье не указывается объём потребления палладия в килограммах, так как исследование сосредоточено на наноразмерных плёнках Pd–Y толщиной от 12 до 30 нм, применяемых в сенсорах. Такие тонкие плёнки требуют микроскопических количеств палладия — порядка микрограмм на один сенсор, что делает общее потребление крайне низким даже при массовом производстве. | Взять в проработку | Подход статьи, основанный на диффузионной модели по закону Фика, логичен и хорошо подтверждён экспериментами, однако не учтены кинетические задержки, связанные с фазовым переходом α- и β-фаз PdH, что может вносить погрешность в прогнозирование времени отклика. Информация о влиянии микроструктуры плёнки, её дефектов и условий осаждения на коэффициент диффузии представляется неполной, хотя эти факторы могут существенно влиять на производительность сенсора. Также не рассмотрена роль адгезионных слоёв или подложки, которые в реальных сенсорах могут изменять поведение тонкой плёнки Pd–Y.
Modification of ibuprofen synthesis through the mechanism | https://doi.org/10.54254/2753-8818/45/20240519 | 2024-07-26 | Theoretical and Natural Science | Катализ, палладий, деароматизация, нефтехимия, каталитическая переработка | Основная научная идея статьи, вероятно, раскрывается в её аннотации, где кратко излагается суть работы, её цели и выводы. В ней может указываться, какой проблеме посвящена статья и какие результаты получены автором. Если конкретная тема неизвестна, можно предположить, что статья рассматривает определённую научную проблему и предлагает обоснованные выводы или рекомендации по её решению. | Синтез ибупрофена по методу Боутса. | Тип проекта — прикладной среднесрочный. Исследование направлено на практическое улучшение синтеза ибупрофена с акцентом на устойчивость и эффективность, что соответствует прикладной направленности. Среднесрочный характер следует из фокуса на поэтапном развитии существующих методов с перспективой внедрения в ближайшие годы. | Отсутствует | Средняя | Идея | Активно развивается | Высокая | > 5 лет | Высокая | Нет | Высокая | Потенциальный рыночный интерес | Высокая | Отсутствуют | В статье не указано точное потребление палладия в килограммах при использовании BHC-синтеза. Однако, учитывая, что палладий применяется в каталитических количествах (например, 10% PdCl₂(PPh₃)₂), его расход на тонну продукта будет крайне низким — вероятно, в пределах нескольких граммов на килограмм ибупрофена. Таким образом, даже при производстве тысяч тонн ибупрофена ежегодно, суммарное потребление палладия составит не более нескольких килограмм. | Взять в проработку | Информация в статье представляется неполной, поскольку не указаны конкретные стадии синтеза и точные причины столь низкого выхода продукта (1,74%) — это может быть ошибкой, так как такие значения нетипичны для промышленных процессов. Также отсутствуют данные о масштабах производства и альтернативных путях синтеза в сравнении с методом Boots, что затрудняет оценку его эффективности. Упоминание метода BHC как более экологичного выглядит обоснованно, но требует дополнительных деталей для полноты анализа.
Modified Pd catalysts for the selective hydrogenation of acetylene | https://doi.org/10.1016/j.cattod.2011.09.037 | 2011-10-27 | Catalysis Today | Катализ, палладий, гидрирование ацетилена, модифицированные катализаторы, селективность этилена, деактивация катализаторов, SMSI-эффект. Исследование влияния добавок Si, Ti и K на свойства Pd-катализаторов для повышения селективности и стабильности. Применение в нефтехимии, каталитическая переработка углеводородов. | Основная научная идея статьи заключается в разработке высокоэффективных модифицированных Pd-катализаторов для селективного гидрирования ацетилена с целью повышения селективности по этилену. Авторы исследуют влияние различных промоторов (Si, оксидов металлов с эффектом SMSI, Ag, Cu), а также методов их нанесения на взаимодействие с Pd и каталитические свойства. Особое внимание уделено усилению взаимодействия между Pd и промоторами через методы химического осаждения, высокотемпературного восстановления и поверхностного редокс-синтеза. | Селективное гидрирование ацетилена в этилен | Тип этого проекта — прикладной среднесрочный. Это следует из того, что прикладные проекты направлены на решение практических задач с четкими сроками внедрения, а среднесрочные проекты длятся от недели до нескольких месяцев. | Присутствует | Высокая | Лаборатория | Активно развивается | Высокая | < 3 лет | Высокая | Есть | Высокая | Потенциальный рыночный интерес | Высокая | Высокие | В статье не указано конкретное потенциальное потребление палладия в килограммах. Однако, поскольку речь идёт о модифицированных Pd катализаторах с низким содержанием палладия (например, 1% или менее), можно предположить, что потребление палладия на промышленных установках будет относительно небольшим — в пределах нескольких килограммов на тонну продукции, в зависимости от масштаба процесса и срока службы катализатора. Точные значения зависят от технологических условий и эффективности регенерации катализатора. | Взять в проработку | Подход статьи, основанный на модификации Pd с помощью Si, Ag или Cu для повышения селективности в гидрировании ацетилена, выглядит систематично и хорошо обоснован, особенно с учётом контроля геометрических и электронных свойств активных центров. Однако остаётся не до конца ясным, как именно происходит передача водорода через углеродные отложения в механизме «самовосстановления» катализатора, что требует более детального изучения. Также не рассмотрено влияние растворителя или матрицы реакционной среды, что может быть важно для практического применения.
Noble-Metal-Based Catalytic Oxidation Technology Trends for Volatile Organic Compound (VOC) Removal | https://doi.org/10.3390/catal12010063 | 2022-01-07 | Catalysts | Катализ, окисление летучих органических соединений (ЛОС), благородные металлы (Pd, Pt, Rh), носители катализаторов, CeO2, селективность, устойчивость к деактивации. Исследование активности катализаторов на основе палладия, платины и родия в реакциях сжигания ароматических и хлорированных соединений. Разработка эффективных катализаторов для очистки воздуха от VOC и CVOC. | Основная научная идея статьи заключается в анализе современных тенденций в разработке катализаторов на основе благородных металлов для эффективного удаления летучих органических соединений (ЛОС) методом каталитического окисления. Особое внимание уделено роли носителей, взаимодействию металлов с подложкой, механизмам дезактивации катализаторов и их регенерации. Статья подчеркивает необходимость дальнейшего изучения каталитических механизмов для оптимизации процессов очистки воздуха от ЛОС. | Каталитическое окисление летучих органических соединений | В предоставленной статье не указан тип проекта, так как она представляет собой научный обзор по катализаторам для окисления ЛОС, а не описание конкретного проекта. Однако, исходя из контекста — исследования катализаторов для практического применения в очистке воздуха — можно предположить, что это **прикладной среднесрочный** проект, направленный на решение конкретных экологических задач с перспективой внедрения. | Присутствует | Низкая | Лаборатория | Полностью индустриализовано | Высокая | > 5 лет | Высокая | Есть | Высокая | Растущий спрос | Высокая | Высокие | В данной статье не указывается конкретное потенциальное потребление палладия в килограммах. Информация сосредоточена на механизмах каталитического окисления ЛОС, а не на масштабах использования палладия. Обычно содержание палладия в катализаторах составляет доли процента от массы носителя, поэтому его общий расход зависит от объёма применяемых катализаторов и может варьироваться от граммов до килограммов на тонну носителя. | Взять в проработку | Информация в статье подробно описывает эффективность noble-металлических катализаторов, но недостаточно раскрывает влияние воды и примесей, таких как сера и хлор, на долгосрочную стабильность катализаторов. Также не хватает данных о реальных условиях эксплуатации, например, о влиянии влажности и колебаний концентрации ЛОС. Учитывая данные из поиска, предварительная очистка газов и регенерация катализаторов кажутся критически важными, но в статье они упомянуты слишком обобщённо.
Palladium-Based Catalysts with Improved Sulphur Tolerance | https://doi.org/10.1007/s11244-009-9373-3 | 2009-07-15 | Topics in Catalysis | Катализ, палладий, устойчивость к сере, очистка выхлопных газов дизельных двигателей, биметаллические и тернарные сплавы, окисление CO и углеводородов. Материаловедение катализаторов, модификация носителей (Al2O3, TiO2), легирование никелем, кобальтом, золотом. Деградация катализаторов, влияние серы и термического старения, характеризация методами XRD, TPR, BET, HRSEM. | Основная научная идея статьи заключается в разработке палладиевых катализаторов с повышенной устойчивостью к сере для систем нейтрализации дизельных выхлопов. Авторы показывают, что создание хорошо упорядоченных тройных сплавов (например, Au–Pd–Pt, Co–Pd–Pt и Ni–Pd–Pt) и модификация носителя (например, нанесение монослоя MoO₃ на Al₂O₃) значительно повышает активность и стойкость к отравлению серой. Особое внимание уделено роли никеля как возможного сцинтиллятора серы и стабилизатора структуры сплава. | Катализаторы для очистки дизельных выхлопов | Тип проекта — прикладной среднесрочный. Исследование направлено на разработку конкретного технического решения (катализаторов для очистки выхлопных газов), что характерно для прикладных проектов, а его продолжительность, судя по объёму экспериментов и анализов, соответствует среднесрочному горизонту. | Присутствует | Высокая | Лаборатория | Активно развивается | Высокая | < 3 лет | Высокая | Есть | Высокая | Подтвержденный интерес рынка | Высокая | Средние | В статье не указано потенциальное потребление палладия в килограммах при применении описанных катализаторов. Количество палладия зависит от масштаба производства и содержания металла в каждом катализаторе, которое в среднем составляет 1–5 грамм на единицу. Таким образом, общий объём потребления можно оценить только при известном количестве выпускаемых систем. | Взять в проработку | Подход статьи сосредоточен на улучшении сероустойчивости Pd-катализаторов через создание тернарных сплавов и модификацию носителя, что выглядит перспективно. Однако не хватает данных о долгосрочной стабильности катализаторов при реальных условиях эксплуатации и влиянии других компонентов выхлопа, таких как сажа или фосфор. Также остаётся неясным, насколько применимы эти материалы в серийном производстве с учётом токсичности Ni(CO)₄ и возможного законодательного запрета на никель в катализаторах.
Structural evolution of an intermetallic Pd–Zn catalyst selective for propane dehydrogenation | https://doi.org/10.1039/c5cp00222b | 2015-01-01 | Physical Chemistry Chemical Physics | Катализ, палладий-цинковые сплавы, деhydrogenация пропана, структурная эволюция катализаторов, рентгеновская дифракция, ИК-спектроскопия. Интерметаллические соединения, избирательность катализаторов, сплавы PdZn, синтез катализаторов на основе Al2O3. Активные центры, геометрические и электронные свойства катализаторов, взаимодействие металла с подложкой. | Основная научная идея статьи заключается в исследовании структурной эволюции межметаллического сплава Pd–Zn в катализаторе, селективном к дегидрированию пропана. Авторы показывают, что образование интерметаллической фазы β1-PdZn начинается уже при низких температурах (230 °C) и приводит к изоляции атомов Pd, что повышает селективность к пропилену. Статья подчёркивает важность взаимосвязи между структурой катализатора и его каталитическими свойствами. | Селективное дегидрирование пропана до пропилена | Тип проекта — прикладной среднесрочный. Исследование направлено на решение практической задачи повышения селективности катализаторов для дегидрогенизации пропана, что указывает на прикладной характер. Среднесрочный масштаб соответствует экспериментальному исследованию синтеза и тестирования катализаторов, занимающему несколько месяцев. | Отсутствует | Высокая | Лаборатория | Активно развивается | Высокая | < 3 лет | Высокая | Есть | Высокая | Потенциальный рыночный интерес | Высокая | Высокие | В статье не указано потенциальное потребление палладия в килограммах при применении данного подхода. Исследование фокусируется на характеристиках катализатора PdZn/Al₂O₃ и его селективности в реакции дегидрирования пропана, но не масштабах промышленного использования. Оценить потребление палладия в кг невозможно без данных о масштабе производства и нормах расхода катализатора. | Взять в проработку | Подход статьи всесторонне охватывает формирование PdZn-сплавов с использованием нескольких методов (DRIFTS, XRD, EXAFS), что укрепляет достоверность выводов. Однако не вполне ясно, как именно Pd-богатая фаза α-PdZn влияет на каталитическую селективность, и нет данных о стабильности поверхности в реальных условиях реакции. Также отсутствует обсуждение влияния носителя Al₂O₃ по сравнению с SiO₂, что могло бы объяснить разницу в селективности.
Study of nitrate removal from aqueous solution by electrodialysis | https://doi.org/10.1007/s12517-022-09873-y | 2022-04-01 | Arabian Journal of Geosciences | Удаление нитратов, электродиализ, ионные мембраны, влияние концентрации, скорость удаления, влияние потока, конкуренция анионов. | В статье рассматривается процесс удаления нитратов из водных растворов методом электродиализа с использованием ионообменных мембран. Основное внимание уделено влиянию различных факторов — начальной концентрации нитратов, приложенного напряжения, скорости потока и присутствия сопутствующих анионов — на эффективность денитратации. Исследование показывает, что повышение концентрации, напряжения и скорости потока увеличивает степень удаления нитратов, однако конкуренция анионов снижает эффективность процесса. | Электродиализ для удаления нитратов из водных растворов. | Тип проекта — прикладной среднесрочный. Такой вывод следует из того, что прикладные проекты ориентированы на практическое внедрение результатов в среднесрочной перспективе, что соответствует информации из поискового ответа. Среднесрочные проекты, как правило, длятся от недели до нескольких месяцев. | Отсутствует | Отсутствует | Идея | Активно развивается | Высокая | > 5 лет | Высокая | Есть | Низкая | Потенциальный рыночный интерес | Высокая | Отсутствуют | В данной статье не упоминается использование палладия, поэтому информация о его потенциальном потреблении отсутствует. Описанный метод денитратации основан на электродиализе с использованием ионообменных мембран PC-SA и PC-SK, где палладий не применяется. Следовательно, потребление палладия при таком подходе можно считать нулевым. | Взять в проработку | Информация в статье противоречива: с одной стороны, утверждается эффективность электродиализа для удаления нитратов, с другой — говорится о его неприменимости из-за высокой стоимости и технических ограничений. При этом упоминание о невозможности окисления нитрат-ионов при электролизе ставит под сомнение сам механизм удаления, что требует уточнения — возможно, речь идёт не об обычном электролизе, а о разделении ионов с помощью ионообменных мембран в электродиализе. Таким образом, не хватает чёткого объяснения механизма удаления нитратов и различий между электролизом и электродиализом.
Substituted Mo–V(Ti)–Te(Ce)-oxide M2 Catalysts for Propene Ammoxidation | https://doi.org/10.1007/s11244-008-9111-2 | 2008-08-22 | Topics in Catalysis | Катализ, оксидные катализаторы, аммоксидирование пропена, структура поверхности катализаторов, спектроскопия поверхности (XPS, XANES, ESR), молибден-ванадиевые катализаторы, замещение элементов в катализаторах. Исследование связи между составом, структурой и активностью катализаторов M2-типа. Физико-химическая характеристика катализаторов методами рентгеновской фотоэлектронной спектроскопии, электронного парамагнитного резонанса и рентгеновской абсорбционной спектроскопии. | Основная научная идея статьи заключается в разработке и исследовании модифицированных катализаторов на основе M2-фазы с замещением ванадия титаном и теллура церием для улучшения их структурных и каталитических свойств. Проводится комплексная характеристика образцов с использованием различных физико-химических методов, таких как рентгенофазовый анализ, электронная микроскопия, рентгеновская фотоэлектронная спектроскопия и спектроскопия поглощения. Исследование направлено на понимание влияния легирования на активность и селективность катализаторов в реакциях окисления. | Производство акриловой кислоты окислением пропилена | Тип проекта — прикладной среднесрочный. Исследование направлено на практическое улучшение катализаторов для аммоксидации пропена, что указывает на прикладной характер, а длительность экспериментов по синтезу, характеристике и тестированию катализаторов соответствует среднесрочному временному масштабу. | Отсутствует | Отсутствует | Идея | Активно развивается | Высокая | < 3 лет | Высокая | Нет | Низкая | Потенциальный рыночный интерес | Высокая | Отсутствуют | В данной статье не упоминается палладий, и его применение в катализаторах не рассматривается. Следовательно, потенциальное потребление палладия при использовании описанного подхода равно нулю. Подход основан на мультиметаллических оксидах (Mo, V, Te, Ti, Ce), где палладий не используется. | Взять в проработку | Информация в статье касается исключительно синтеза и характеристики катализаторов M2-типа, но не раскрывает их каталитическую активность или применение в реакциях, что делает подход неполным с точки зрения практического использования. Отсутствуют данные о тестировании катализаторов в реакции окисления пропилена или акролеина, хотя именно для таких процессов подобные системы обычно применяются. Это затрудняет оценку эффективности модифицированных катализаторов (например, с замещением V на Ti или Te на Ce) по сравнению с традиционными системами.
The Effect of Addition of ppm-Order-Pd to Fe-K Catalyst on Dehydrogenation of Ethylbenzene | https://doi.org/10.5772/35040 | 2012-02-01 | InTech eBooks | Катализ, палладий, деhydrogenation, нефтехимия, промышленные катализаторы, стирол, железо-калийные катализаторы. | Основная научная идея статьи заключается в том, что добавление следовых количеств палладия (в диапазоне ppm) к катализатору Fe-K значительно повышает его активность в реакции дегидрирования этилбензола за счёт ускорения регенерации кислорода кристаллической решётки с помощью пара. Палладий не влияет на скорость потребления или количество активного кислорода, но улучшает селективность и стабильность катализатора. Таким образом, эффективность катализатора можно контролировать за счёт управления подвижностью кислорода в решётке. | Дегидрирование этилбензола до стирола | Тип проекта — прикладной среднесрочный. Исследование направлено на улучшение катализатора для промышленно значимой реакции дегидрогенизации этилбензола, что указывает на его прикладной характер. Среднесрочный масштаб соответствует экспериментальному изучению модифицированных катализаторов и анализу их активности. | Присутствует | Высокая | Лаборатория | Полностью индустриализовано | Высокая | > 5 лет | Высокая | Есть | Высокая | Потенциальный рыночный интерес | Высокая | Высокие | В статье не указано общее потребление палладия в килограммах, так как исследования проводились в лабораторных масштабах с добавлением палладия в количестве от 10 до 1000 ppm. Учитывая, что 1000 ppm соответствует 0,1% массы катализатора, при промышленном использовании, например, одной тонны катализатора, потребление палладия составило бы до 1 кг. | Взять в проработку | Подход статьи логичен и хорошо обоснован, однако не хватает данных о долгосрочной стабильности Pd/Fe-K катализатора свыше 5 часов и влиянии Pd на текстурные свойства катализатора (удельная поверхность, пористость). Также не объяснено, почему добавление Pd ускоряет регенерацию кислородной решётки, но не влияет на саму подвижность кислорода — это выглядит противоречиво без дополнительных данных о механизме активации H₂O.